## Sheet1
宁波高特福合金材料有限公司
余姚市九易进出口有限公司
材料物性表 Material Data Sheet
牌号Grade：AX15G7GY-1 日期：2024.03.19
产品说明（Description）：
改性PA6，溴阻燃增强，高强度。
主要应用（Applications）：
广泛应用于汽车行业，低压电器行业，电子行业
检测项目 | 引用标准 | 测试条件 | 单位 | 干态 | 湿态
Properties | Standard | Test Conditions | Units | DAM | 50% RH
机械性能 Mechanical properties
拉伸强度 Tensile strength | ISO 527 | 10mm/min | Mpa | 197.2
断裂伸长率 Elongation at break | ISO 527 | 10mm/min | % | 8.3
弯曲强度 Flexural strength | ISO 178 | 10mm/min | Mpa | 299.1
弯曲模量 Flexural modulus | ISO 178 | 10mm/min | Mpa | 11300
简支梁缺口冲击强度 Charpy notched impact strength | ISO 179 | 23℃ | KJ/m2 | 20.4
简支梁非缺口冲击强度 Non notched impact strength | ISO 179 | 23℃ | KJ/m2 | 92
of simply supported beams
热性能 Thermal properties
阻燃等级 Flame retardant grade | UL-94 | 1.6mm |  | V0
灼热丝 Glow wire GWFI | IEC60695-2-12 | 3mm/960℃ | S | <30
GWIT | IEC60695-2-13 | 750℃ | ℃ | 不起燃
其它性能 Other properties
Mold shrinkage vertical flow direction
密度 Density | ISO 1183 | 23℃ | g/cm3 | 1.626
灰份 ASH | ISO 3451 | — | % | 41
推荐加工工艺 Recommenged process
料筒温度 Barrel Zone Temp/℃ | 喷嘴 Zone 1 |  | 230-270
| 前段 Zone 2 |  | 230-265
| 中段 Zone 3 |  | 230-265
| 后端 Zone 4 |  | 230-270
模温 Mold Temp/℃ |  |  | 80-90
注射压力 Injection Pressure/Mpa |  |  | 中压
注射速度 Injection Velocity/ |  |  | 中速
预干燥 Pre-Dry Requirements/h | 100-120℃×4-6h 水分含量≤0.15
※以上数值仅供注塑机参考使用，可根据不同机型、不同模具以及产品要求做适当调整。
此 报 告 单 仅 供 参 考，解 释 权 归 公 司 所 有