## Sheet1
宁波高特福合金材料有限公司
余姚市九易进出口有限公司
材料物性表 Material Data Sheet
牌号Grade：AX2G5BK-ZRKS
产品说明（Description）：
阻燃增强，低气味，耐高温，耐腐蚀。
主要应用（Applications）：
广泛应用于汽车行业，低压电器行业，电子电器，运动器材，包装容器，建筑材料等。
检测项目 | 引用标准 | 测试条件 | 单位 | 干态 | 湿态
Properties | Standard | Test Conditions | Units | DAM | 50% RH
机械性能 Mechanical properties
拉伸强度 Tensile strength | ISO 527 | 10mm/min | Mpa | 151.4
断裂伸长率 Elongation at break | ISO 527 | 10mm/min | % | 7.9
弯曲强度 Flexural strength | ISO 178 | 10mm/min | Mpa | 210
弯曲模量 Flexural modulus | ISO 178 | 10mm/min | Mpa | 8830
简支梁缺口冲击强度 Charpy notched impact strength | ISO 179 | 23℃ | KJ/m2 | 10.3
简支梁非缺口冲击强度 Non notched impact strength | ISO 179 | 23℃ | KJ/m2 | 70
of simply supported beams
热性能 Thermal properties
熔点 Melting temperature | ISO 11357 | 20℃/min | ℃ | /
阻燃等级 Flame retardant grade | IEC60695-11-10 | 1.6mm |  | V0
热变形温度 Deflection temperature | ISO 75-2/B | 0.45MPa (HDT) | ℃ | /
灼热丝 Glow wire GWFI | IEC60695-2-12 | 3mm/960℃ | S | <30
GWIT | IEC60695-2-13 | 750℃ | ℃ | /
其它性能 Other properties
Mold shrinkage vertical flow direction
密度 Density | ISO 1183 | 23℃ | g/cm3 | 1.41
灰份 ASH | ISO 3451 | — | % | 32.5
漏电起痕（CTI) Electric leakage trace | IEC 60112 | — | V | /
推荐加工工艺 Recommenged process
料筒温度 Barrel Zone Temp/℃ | 喷嘴 Zone 1 |  | 230-270
| 前段 Zone 2 |  | 230-265
| 中段 Zone 3 |  | 230-265
| 后端 Zone 4 |  | 230-270
模温 Mold Temp/℃ |  |  | 80-90
注射压力 Injection Pressure/Mpa |  |  | 中压
注射速度 Injection Velocity/ |  |  | 中速
预干燥 Pre-Dry Requirements/h | 100-120℃×4-6h 水分含量≤0.15
※以上数值仅供注塑机参考使用，可根据不同机型、不同模具以及产品要求做适当调整。
此 报 告 单 仅 供 参 考，解 释 权 归 公 司 所 有